## Лист1
OILCHOICE.RU
Автомобиль | Киа Соренто 2,5 CRDI, 2008, АКПП
буквенное обозначение двигателя | D4CB, VGT, 175 л.с.
Параметры | метод, нормативный документ | Gtoil GT Power Synt FE SAE 5W-30 API CI-4 | Hyundai-Kia Premium LS Diesel 5W-30 05200-00111 | Petro-Canada Duron-E 10W-30 | GToil GT 1 0W-40 | Mobil Delvac MX 15w-40 | Shell HX7 5w-40 | Mobil Delvac MX 15w-40 + Wynn's W66963 | KIXX HD1 10w-40 | GT Diesel City 5W-40
пробег на масле, км |  | 6330 | 5520 | 6950 | 7500 | 8500 | 6800 | 8386 | 6715 | 6231
базовое масло |  | синт | полу | синт | синт | минер | полус | минер | минер | синтк
период эксплуатации |  | лето | зима | лето | зима | лето | зима | лето | зима | лето
Вязкость кинематическая при 40 °С, мм2/с | ГОСТ 33-2000 | 75.13 |  |  | 72.99 | 96.82
Вязкость кинематическая при 100°С, мм2/с | ГОСТ 33-2000 | 12.38 | 10.64 | 11.62 | 13.32 | 13.3 | 13.1 | 13.6 | 13 | 12.6
Индекс вязкости | ГОСТ 25371 | 163
Щелочное число свежего, мгКОН/г | ГОСТ 30050 | 12.27 | 10.48 | 8.6 | 7.65 | 10 | 10.32 | 10 | 9.4 | 10.13
Щелочное число отработки, мгКОН/г | ASTM D4739 | 8.05 | 7.65 | 6.52 | 7.2 | 6.5 | 6.5 | 6.8 | 8.5 | 8
Падение щелочного, ед |  | 4.22 | 2.83 | 2.08 | 0.45 | 3.5 | 3.82 | 3.2 | 0.9 | 2.13
Падение щелочного, % |  | 34.39283 | 27.00382 | 24.18605 | 5.882353 | 35 | 37.0155 | 32 | 9.574468 | 21.02665
Кислотное число, мгКОН/г | ГОСТ 11362 | 2.25
Содержание сажи, мг/кг | ASTM D5185-09
Содержание топлива, % | [8 empty] | 0.8 | 0.46
Содержание воды, А/см | ASTM E2412-04 | 19
Содержание этиленгликоля, % | ASTM E2412-04 | 0
Содержание продуктов окисления, А/см | ASTM E2412-04 | 21 |  |  |  |  | 11 | 14 | 11 | 11
Содержание продуктов нитрации, А/см | ASTM E2412-04 | 9 |  |  |  |  | 8 | 7 | 6 | 5
Массовая доля элементов:
присадки:
молибден (Мо), мг/кг | ASTM D5185-09 | 8 | 1 | 1 | 2 | 0 | 2 | 2 | 4 | 1
фосфор (Р), мг/кг | ASTM D5185-09 | 760 | 1041 | 1053 | 714 | 640 | 644 | 1283 | 941 | 849
цинк (Zn), мг/кг | ASTM D5185-09 | 849 | 1214 | 1188 | 751 | 1171 | 809 | 1305 | 1044 | 916
барий (Ва), мг/кг | ASTM D5185-09 | 0 | 0 | 0 | 0 | 0 | 0 | 1 | 0 | 0
бор (В), мг/кг | ASTM D5185-09 | 2 | 3 | 2 | 17 | - | 51 | 6 | 3 | 3
магний (Mg), мг/кг | ASTM D5185-09 | 75 | 238 | 45 | 11 | 190 | 36 | 253 | 46 | 18
кальций (Са), мг/кг | ASTM D5185-09 | 3342 | 2348 | 2394 | 1990 | 2133 | 1953 | 2365 | 3148 | 2873
продукты износа
олово (Sn), мг/кг | ASTM D5185-09 | 0 | 0 | 0 | 0 | 0 | 0 | 2 | 0 | 0
свинец (РЬ), мг/кг | ASTM D5185-09 | 0 | 2 | 1 | 1 | 1 | 0 | 2 | 0 | 0
алюминий (AI), мг/кг | ASTM D5185-09 | 6 | 3 | 5 | 9 | 5 | 5 | 6 | 4 | 2
железо (Fe), мг/кг | ASTM D5185-09 | 13 | 13 | 13 | 14 | 14 | 27 | 18 | 12 | 8
хром (Сr), мг/кг | ASTM D5185-09 | 2 | 2 | 2 | 2 | 2 | 2 | 3 | 1 | 1
медь (Сu), мг/кг | ASTM D5185-09 | 4 | 4 | 3 | 3 | 3 | 3 | 5 | 5 | 2
никель (Ni) мг/кг | ASTM D5185-09 | 1 | 1 | 0 | 0 | 0 | 1 | 2 | 0 | 0
серебро (Ag) мг/кг | ASTM D5185-09 | - | - | - | 0 | 0 | 0 | 2 | 0 | 0
ванадий (V) мг/кг | ASTM D5185-09 | - | - | - | 0 | 0 | 0 | 2 | 0 | 0
титан (Ti) мг/кг | ASTM D5185-09 | - | - | - | 0 | 0 | 0 | 2 | 0 | 1
загрязнения:
кремний (Si), мг/кг | ASTM D5185-09 | 10 | 10 | 9 | 14 | 7 | 2 | 10 | 5 | 1
натрий (Na), мг/кг | ASTM D5185-09 | 3 | 3 | 2 | 5 | 2 | 1 | 5 | 7 | 4
калий (К), мг/кг | ASTM D5185-09 | 14 | 4 | 1 | 1 | 1 | 0 | 6 | 2 | 4
Относительный износ | Меньше-лучше | 7.740916 | 9.23913 | 6.76259 | 7.466667 | 5.647059 | 8.382353 | 9.301216 | 6.552494 | 3.851709