## Лист1
OILCHOICE.RU
Автомобиль | Chevrolet Aveo, 1,6, 2012, АКПП
буквенное обозначение двигателя | F16D4 116л.с.
Параметры | метод, нормативный документ | GM Dexos2 5W-30 | Лукойл Люкс Синтетическое 5W-40 + Тотек МК03 | Gazpromneft Super 5w-40
пробег на масле, км |  | 5800 | 6300 | 6000
пробег авто, км |  | 14200 | 31200 | 69150
моточасы |  | 330 | 320 | 300
базовое масло |  | синт | синт | полумин
период эксплуатации |  | лето | зима | зима
Вязкость кинематическая при 40 °С, мм2/с | ГОСТ 33-2000 | 57.12 | 63.84
Вязкость кинематическая при 100°С, мм2/с | ГОСТ 33-2000 | 10.16 | 11.02 | 10.5
Индекс вязкости | ГОСТ 25371 | 167 | 166
Щелочное число свежего, мгКОН/г | ГОСТ 30050 | 7 | 10 | 7.4
Щелочное число отработки, мгКОН/г | ASTM D4739 | 2.44 | 2.42 | 1.7
Падение щелочного, ед |  | 4.56 | 7.58 | 5.7
Падение щелочного, % |  | 65.14286 | 75.8 | 77.02703
Кислотное число, мгКОН/г | ГОСТ 11362 | 3.14 | 3.67
Содержание сажи, мг/кг | ASTM D5185-09
Содержание топлива, %
Содержание воды, А/см | ASTM E2412-04 | 26 | 24
Содержание этиленгликоля, % | ASTM E2412-04 | 0 | 0
Содержание продуктов окисления, А/см | ASTM E2412-04 | 23 | 23 | 14
Содержание продуктов нитрации, А/см | ASTM E2412-04 | 13 | 10 | 11
Массовая доля элементов:
присадки:
молибден (Мо), мг/кг | ASTM D5185-09 | 1 | 5 | 38
фосфор (Р), мг/кг | ASTM D5185-09 | 713 | 842 | 625
цинк (Zn), мг/кг | ASTM D5185-09 | 808 | 1024 | 651
барий (Ва), мг/кг | ASTM D5185-09 | 0 | 0 | 0
бор (В), мг/кг | ASTM D5185-09 | 41 | 32 | 2
магний (Mg), мг/кг | ASTM D5185-09 | 13 | 13 | 15
кальций (Са), мг/кг | ASTM D5185-09 | 1954 | 2158 | 1409
продукты износа
олово (Sn), мг/кг | ASTM D5185-09 | 0 | 0 | 3
свинец (РЬ), мг/кг | ASTM D5185-09 | 0 | 0 | 0
алюминий (AI), мг/кг | ASTM D5185-09 | 11 | 2 | 2
железо (Fe), мг/кг | ASTM D5185-09 | 34 | 15 | 14
хром (Сr), мг/кг | ASTM D5185-09 | 0 | 0 | 0
медь (Сu), мг/кг | ASTM D5185-09 | 2 | 1 | 16
никель (Ni) мг/кг | ASTM D5185-09 | 0 | 1 | 0
серебро (Ag) мг/кг | ASTM D5185-09 | - | - | -
ванадий (V) мг/кг | ASTM D5185-09 | - | - | -
титан (Ti) мг/кг | ASTM D5185-09 | - | - | -
загрязнения:
кремний (Si), мг/кг | ASTM D5185-09 | 11 | 24 | 21
натрий (Na), мг/кг | ASTM D5185-09 | 0 | 4 | 5
калий (К), мг/кг | ASTM D5185-09 | 4 | 2 | 6
Относительный износ | Меньше-лучше | 11.03448 | 3.650794 | 15.66667