## Лист1
OILCHOICE.RU
Масло | RAVENOL SSO 0w-30 (SN, A3/B4, 229.5)
Автомобиль | Опель астра Н, 2009 г.в., MT
Обозначение двигателя | Z18XER, 140hp
Пробег на одометре на время пробы | 135 100 км
Пробег на масле | 8 500 км
дата анализа | 14 марта 2018
Параметры | метод, нормативный документ | норма | по PDS | отработка | изменение,%
Вязкость кинематическая при 40 °С, мм2/с | ГОСТ 33-2000 | - | 68.3
Вязкость кинематическая при 100°С, мм2/с | ГОСТ 33-2000 | 9,3 - 12,5 | 12 | 11 | -8.333333
Индекс вязкости | ГОСТ 25371 | - | 173
Щелочное число, мгКОН/г | ГОСТ 30050/D2896 | - | 10.5
Щелочное число, мгКОН/г | ASTM D4739 | - |  | 3.7 | -64.7619
Кислотное число, мгКОН/г | ГОСТ 11362 | -
Зола сульфатная, % | ГОСТ 12417 | - | 1.1
Температура застывания, С⁰ | ГОСТ 20287 | - | -60
Вязкость динамическая (CCS), мПас | ASTM D5293 | <6600 | 5580
Сульфация, А/см | ASTM E2412-04 |  |  | 20
Содержание воды, А/см | ASTM E2412-04 | <0,2 |  | нет
Содержание этиленгликоля, % | ASTM E2412-04 | <0,2 |  | нет
Содержание продуктов окисления, А/см | ASTM E2412-04 | <0,2 |  | 15
Содержание продуктов нитрации, А/см | ASTM E2412-04 | <0,2 |  | 14
Содержание топлива, % |  |  |  | 2
Массовая доля элементов:
присадки: |  |  |  |  | изменение,%
молибден (Мо), мг/кг | ASTM D5185-09 | - |  | 43
фосфор (Р), мг/кг | ASTM D5185-09 | - |  | 736
цинк (Zn), мг/кг | ASTM D5185-09 | - |  | 894
барий (Ва), мг/кг | ASTM D5185-09 | - |  | 1
бор (В), мг/кг | ASTM D5185-09 | - |  | 50
магний (Mg), мг/кг | ASTM D5185-09 | - |  | 21
кальций (Са), мг/кг | ASTM D5185-09 | - |  | 2229
продукты износа: |  |  |  |  | изменение, мг/кг
олово (Sn), мг/кг | ASTM D5185-09 | <5 |  | 1 | 1
свинец (РЬ), мг/кг | ASTM D5185-09 | <10 |  | 0 | 0
алюминий (AI), мг/кг | ASTM D5185-09 | <10 |  | 2 | 2
железо (Fe), мг/кг | ASTM D5185-09 | <30 |  | 17 | 17
хром (Сr), мг/кг | ASTM D5185-09 | <5 |  | 0 | 0
медь (Сu), мг/кг | ASTM D5185-09 | <50 |  | 2 | 2
титан (Ti) мг/кг | ASTM D5185-09 | <20 | - | 0 | 0
никель (Ni) мг/кг | ASTM D5185-09 | - | - | 0 | 0
серебро (Ag) мг/кг | ASTM D5185-09 | - | - | 0 | 0
ванадий (V) мг/кг | ASTM D5185-09 | - | - | 0 | 0
марганец (Mn) мг/кг | ASTM D5185-09 | - | - | - | 0
загрязнения: |  |  |  |  | изменение, мг/кг
кремний (Si), мг/кг | ASTM D5185-09 | <20 |  | 15 | 15
натрий (Na), мг/кг | ASTM D5185-09 | <35 |  | 5 | 5
калий (К), мг/кг | ASTM D5185-09 | <35 |  | 5 | 5
Относительный износ | 3.882353