## Лист1
OILCHOICE.RU
Автомобиль | Опель астра н 2009гв
буквенное обозначение двигателя | Z18XER
Параметры | метод, нормативный документ | GT Extra synt 5w40 (SM,A3\B4,229,5) | Ravenol SSO 0w-30(SN,A3\B4,229,5)
пробег на масле, км |  | 7300(130 м\ч) | 8500(230м\ч)
базовое масло |  | кряк | ПАО
период эксплуатации |  | лето,14.06 -10.08 | зима,25.10-20.02.2018
Вязкость кинематическая при 40 °С, мм2/с | ГОСТ 33-2000
Вязкость кинематическая при 100°С, мм2/с | ГОСТ 33-2000 | 12.2(13.62) | 11 (12)
Индекс вязкости | ГОСТ 25371 | 183 | 173
Щелочное число свежего, мгКОН/г | ГОСТ 30050 | 10.18 | 10.5
Щелочное число отработки, мгКОН/г | ASTM D4739 | 4.2 | 3.7
Падение щелочного, ед
Падение щелочного, % |  | -58 | -64.8
Кислотное число, мгКОН/г | ГОСТ 11362 | 2.33
Содержание сажи, мг/кг | ASTM D5185-09
Содержание топлива, % |  | 1.33 | 2.0
Содержание воды, А/см | ASTM E2412-04 | нет | нет
Содержание этиленгликоля, % | ASTM E2412-04 | нет | нет
Содержание продуктов окисления, А/см | ASTM E2412-04 | 15 | 15
Содержание продуктов нитрации, А/см | ASTM E2412-04 | 11 | 14
Массовая доля элементов:
присадки:
молибден (Мо), мг/кг | ASTM D5185-09 | 34 | 43
фосфор (Р), мг/кг | ASTM D5185-09 | 746 | 736
цинк (Zn), мг/кг | ASTM D5185-09 | 825 | 894
барий (Ва), мг/кг | ASTM D5185-09 | 1 | 1
бор (В), мг/кг | ASTM D5185-09 | 7 | 50
магний (Mg), мг/кг | ASTM D5185-09 | 16 | 21
кальций (Са), мг/кг | ASTM D5185-09 | 2857 | 2229
продукты износа
олово (Sn), мг/кг | ASTM D5185-09 | 1 | 1
свинец (РЬ), мг/кг | ASTM D5185-09 | 0 | 0
алюминий (AI), мг/кг | ASTM D5185-09 | 1 | 2
железо (Fe), мг/кг | ASTM D5185-09 | 11 | 17
хром (Сr), мг/кг | ASTM D5185-09 | 0 | 0
медь (Сu), мг/кг | ASTM D5185-09 | 2 | 2
никель (Ni) мг/кг | ASTM D5185-09 | 0 | 0
серебро (Ag) мг/кг | ASTM D5185-09 | 0 | 0
ванадий (V) мг/кг | ASTM D5185-09 | 0 | 0
титан (Ti) мг/кг | ASTM D5185-09 | 0 | 0
загрязнения:
кремний (Si), мг/кг | ASTM D5185-09 | 10 | 15
натрий (Na), мг/кг | ASTM D5185-09 | 8 | 5
калий (К), мг/кг | ASTM D5185-09 | 6 | 5
Относительный износ | Меньше-лучше | 3.42 | 3.88