## Лист1
OILCHOICE.RU
Наименование масла | Mobil Super 3000 x1 5W-40
дата испытания
тип пробы
номер партии
артикул, батч код
допуски и соответстввия заявленные
заявленные производителем
место приобретения
Параметры | метод, нормативный документ | норма | свежее | свежее с добавкой тотек МК-3 в кол-ве 5% | Изменение %
Вязкость кинематическая при 40 °С, мм2/с | ГОСТ 33-2000 | - | 83.51 | 76.42 | -8.490001
Вязкость кинематическая при 100°С, мм2/с | ГОСТ 33-2000 | 12,5-16,3 | 13.76 | 12.93 | -6.031977
Индекс вязкости | ГОСТ 25371 | - | 169 | 171 | 1.183432
Щелочное число, мгКОН/г | ASTM D2896 | - | 10.01 | 9.75 | -2.597403
Кислотное число, мгКОН/г | ГОСТ 11362 | - | 2.32 | 2.81 | 21.12069
Зола сульфатная, % | ГОСТ 12417 | - | 1.14 | 1.18 | 3.508772
Температура застывания, С⁰ | ГОСТ 20287 | - | -44 | -48 | 9.090909
Температура вспышки С⁰ | ГОСТ 4333 | - | 232 | 238 | 2.586207
Вязкость динамическая (CCS), мПас | ASTM D5293 | <6600 | 6048 | 4760 | -21.2963
Испаряемость по методу NOACK | ASTM D5800 |  | 10.9 | 7.9 | -27.52294
Содержание воды, % | ASTM E2412-04 | <0,2 | 10 | 13 | 30
Содержание этиленгликоля, % | ASTM E2412-04 | <0,2 | 0 | 0 | 0
Содержание продуктов окисления, А/см | ASTM E2412-04 | <0,2 | 9 | 27 | 200
Содержание продуктов нитрации, А/см | ASTM E2412-04 | <0,2 | 6 | 6 | 0
Массовая доля элементов:
присадки:
молибден (Мо), мг/кг | ASTM D5185-09 | - | 0 | 0 | 0
фосфор (Р), мг/кг | ASTM D5185-09 | - | 987 | 1142 | 15.70415
цинк (Zn), мг/кг | ASTM D5185-09 | - | 1067 | 1188 | 11.34021
барий (Ва), мг/кг | ASTM D5185-09 | - | 0 | 0 | 0
бор (В), мг/кг | ASTM D5185-09 | - | 75 | 63 | -16
магний (Mg), мг/кг | ASTM D5185-09 | - | 15 | 14 | -6.666667
кальций (Са), мг/кг | ASTM D5185-09 | - | 2773 | 2684 | -3.20952
продукты износа
олово (Sn), мг/кг | ASTM D5185-09 | <5 | 0 | 0
свинец (РЬ), мг/кг | ASTM D5185-09 | <10 | 0 | 0
алюминий (AI), мг/кг | ASTM D5185-09 | <10 | 1 | 0
железо (Fe), мг/кг | ASTM D5185-09 | <30 | 1 | 1
хром (Сr), мг/кг | ASTM D5185-09 | <5 | 0 | 0
медь (Сu), мг/кг | ASTM D5185-09 | <50 | 0 | 0
титан (Ti) мг/кг | ASTM D5185-09 | <20 | - | 0
загряднения:
кремний (Si), мг/кг | ASTM D5185-09 | <20 | 7 | 6
натрий (Na), мг/кг | ASTM D5185-09 | <35 | 4 | 3
калий (К), мг/кг | ASTM D5185-09 | <35 | 1 | 0