## Лист1
OILCHOICE.RU
Масло | Lukoil Genesis Claritech 5W-30 ACEA C3/MB 229.51/GM Dexos2
Параметры | метод, нормативный документ | норма | PDS | паспорт продукции 505-1-08-15 | паспорт продукции 751-1-09-15 | паспорт продукции 903-1-11-15 | Анализ свежего от 13 Октябрь 2015
Вязкость кин-ая при 40 °С, мм2/с | ГОСТ 33-2000 | - |  |  |  |  | 68.65
Вязкость кин-ая при 100°С, мм2/с | ГОСТ 33-2000 | 9,3-12,5 | 11.23 | 11.7 | 11.7 | 11.7 | 11.7
Индекс вязкости | ГОСТ 25371 | - | 169 | 168 | 166 | 170 | 167
Щелочное число, мгКОН/г | ASTM D2896 | - | 7.9 | 8.22 | 7.91 | 7.9 | 8.4
Кислотное число, мгКОН/г | ГОСТ 11362 | - |  |  |  |  | 2.11
Зола сульфатная, % | ГОСТ 12417 | - | 0.71 | 0.8 | 0.9 | 0.83 | 0.82
Температура застывания, С⁰ | ГОСТ 20287 | - | -49 | -40 | -40 | -40 | -40
Температура вспышки С⁰ | ГОСТ 4333 | - | 242 | 244 | 232 | 225 | 236
Вязкость динамическая (CCS), мПас | ASTM D5293 | <6600 | 5594 | 5780 | 5643 | 5836 | 6150
Вязкость динамическая (MRV), мПас |  | <60000 |  |  |  | 26300
Доля потерь на испарение NOACK, % | ASTM D5800 |  | 8.7 | 8.5 | 8.7 | 8 | 8.6
Массовая доля элементов:
молибден (Мо), мг/кг | ASTM D5185-09 | - |  |  |  |  | 2
фосфор (Р), мг/кг | ASTM D5185-09 | - |  | 700 | 800 | 800 | 840
цинк (Zn), мг/кг | ASTM D5185-09 | - |  | 780 | 840 | 840 | 948
барий (Ва), мг/кг | ASTM D5185-09 | - |  |  |  |  | 0
бор (В), мг/кг | ASTM D5185-09 | - |  |  |  |  | 87
магний (Mg), мг/кг | ASTM D5185-09 | - |  |  |  |  | 42
кальций (Са), мг/кг | ASTM D5185-09 | - |  | 1880 | 1960 | 1830 | 1999
продукты износа
олово (Sn), мг/кг | ASTM D5185-09 | <5
свинец (РЬ), мг/кг | ASTM D5185-09 | <10
алюминий (AI), мг/кг | ASTM D5185-09 | <10
железо (Fe), мг/кг | ASTM D5185-09 | <30
хром (Сr), мг/кг | ASTM D5185-09 | <5
медь (Сu), мг/кг | ASTM D5185-09 | <50
титан (Ti) мг/кг | ASTM D5185-09 | <20
загряднения:
кремний (Si), мг/кг | ASTM D5185-09 | <20 |  |  |  |  | 5
натрий (Na), мг/кг | ASTM D5185-09 | <35 |  |  |  |  | 1
калий (К), мг/кг | ASTM D5185-09 | <35 |  |  |  |  | 1